## List1
Informativní materiálový list
GG-15 |  | Litina s lupínkovým grafitem | [5 empty] | 42 2415
Charakteristika
Struktura je tvořena feritem, perlitem a lupínkovým grafitem.
Chemické složení
Prvek | C | Mn | Si | P | S | Cu | Cr
Min
Max
Porovnání se zahraničními materiály
Země | Označení materiálu
ISO
GER | GG-15 |  | DIN 1691
FRA | Ft15 |  | FGL 150 |  | NF A32-101-87 |  | NF A32-101
RUS | SČ15 |  | GOST 1412-85
USA | C1.25B |  | ASTM A48
JAP | FC150 |  | FC 15 |  | JIS G5501-89
ITA | G15 |  | UNI 5007-69
AUT | GG150, GG-15 |  | ONORM M-3191-83
SWE | 0115-00 |  | MNC 705E-89
POL | Zl150 |  | PN H83101
Mechanické vlastnosti
Stav
Mez kluzu Re nebo Rp 0,2 [MPa] min
Mez pevnosti Rm [MPa] |  |  |  | 150
Tažnost A5 [%] min
Kontrakce Z [%] min
Vrubová houževnat. KCU [J.cm-2] min |  |  |  | 5.4
Tvrdost HB |  |  |  | 200
Modul pružnosti E [GPa] |  |  |  | 97.3
Tepelné zpracování
teploty přeměn A11 - 738 + 5(%Si)2 °C A12 - 738 +18 (%Si)1,75 °C
Svařitelnost
Použití
Je vhodná na odlitky o tloušťce stěn 5 až 30 mm, např. na vodovodní tvarovky, smaltované zboží, součásti textilních a zemědělských strojů, na čáasti motorů, víka, poklopy, ložiska, řemenice apod.