## List1
Informativní materiálový list
GG-25 |  | Litina s lupínkovým grafitem | [5 empty] | 42 2425
Charakteristika
Struktura je tvořena peritem a feritem (u tenčích stěn převládá perit) s lupínkovým grafitem.
Chemické složení
Prvek | C | Mn | Si | P | S | Cu | Cr
Min
Max |  |  |  | 0.5 | 0.15
Porovnání se zahraničními materiály
Země | Označení materiálu
ISO
GER | GG25 |  | GG26 |  | DIN 1691
FRA | Ft25 |  | FGL250 |  | NF A32-101-87 |  | NF A32-101
RUS | SČ25 |  | SČ24 |  | GOST 1412-85
USA | C1.35B |  | C1.40B |  | ASTM A48
JAP | FC250 |  | FC25 |  | JIS G5501-89
ITA | G20, Gh 190 |  | UNI 5007-69, UNI 5330
AUT | GG250, GG25 |  | ONORM M-3191-83
SWE | 0125-00 |  | MNC 705E-89
POL | Zl250 |  | PN H83101
Mechanické vlastnosti
Stav
Mez kluzu Re nebo Rp 0,2 [MPa] min
Mez pevnosti Rm [MPa] |  |  |  | 250
Tažnost A5 [%] min
Kontrakce Z [%] min
Vrubová houževnat. KCU [J.cm-2] min
Tvrdost HB |  |  |  | 240
Modul pružnosti E [GPa] |  |  |  | 125.9
Tepelné zpracování
teploty přeměn A11 - 738 + 5(%Si)2 °C A12 - 738 +18 (%Si)1,75 °C
Svařitelnost
Použití
Na odlitky o tloušťce stěn 15-70 m, např. na válce motorů, součásti turbín, ozubená kola, značně namáhané strojní součásti, na stojany středně těžkých obráběcích strojů apod.