## List1
Informativní materiálový list
GG-30 |  | Litina s lupínkovým grafitem | [5 empty] | 42 2430
Charakteristika
Struktura je tvořena peritem a feritem (u tenčích stěn převládá perit) s lupínkovým grafitem.
Chemické složení
Prvek | C | Mn | Si | P | S | Cu | Cr
Min
Max |  |  |  | 0.3 | 0.15
Porovnání se zahraničními materiály
Země | Označení materiálu
ISO | Gr. 300 |  | ISO 185-87 |  | GB | Gr. 300 |  | BS 1452-77
GER | GG30 |  | DIN 1691
FRA | Ft30 |  | FGL300 |  | NF A32-101-87 |  | NF A32-101
RUS | SČ30 |  | GOST 1412-85
USA | No.45 |  | ASTM A48-83
JAP | FC300 |  | FC30 |  | JIS G5501-89 |  | JIS G5501
ITA | G30 |  | UNI 5007-69 |  | HUN | Ov30 |  | MSZ 8260
AUT | GG300,GG30 |  | ONORM M-3191-83 |  | FIN | GRS30 |  | SFS H.1151
SWE | 0130-00 |  | MNC 705E-89 |  | SPA | FG30 |  | UNE 36.111-73
POL | Zl300 |  | PN H83101 |  | BEL | FGG30 |  | NBN830-01
Mechanické vlastnosti
Stav
Mez kluzu Re nebo Rp 0,2 [MPa] min
Mez pevnosti Rm [MPa] |  |  |  | 300
Tažnost A5 [%] min
Kontrakce Z [%] min
Vrubová houževnat. KCU [J.cm-2] min |  |  |  | 8.5
Tvrdost HB |  |  |  | 260
Modul pružnosti E [GPa] |  |  |  | 144.4
Tepelné zpracování
teploty přeměn A11 - 738 + 5(%Si)2 °C A12 - 738 +18 (%Si)1,75 °C
Svařitelnost
Použití
Na odlitky o tloušťce stěn 25-100mm, např. na značně namáhané strojní odlitky, na stojany těžkých obráběcích strojů, speciální odlitky, součásti armatur.