## List1
Informativní materiálový list
|  | Žáruvzdorná litina křemíková |  |  |  |  | 422465
Charakteristika
Struktura tvořena feritem, perlitem (max 20%) a lupínkovým grafitem.
Chemické složení
Prvek | C | Mn | Si | P | S | Ni
Min | 2.5 |  | 4.5
Max | 3.25 | 0.8 | 6 | 0.3 | 0.12 | 1
Porovnání se zahraničními materiály
Země | Označení materiálu
RUS | ZČS5 |  | GOST 7769
POL | ZlSi5 |  | ZlSi5Cr |  | PN H83111
Mechanické vlastnosti
Stav
Mez kluzu Re nebo Rp 0,2 [MPa] min
Mez pevnosti Rm [MPa] |  |  |  | 98
Tažnost A5 [%] min
Kontrakce Z [%] min
Vrubová houževnat. KCU [J.cm-2] min
Tvrdost HB |  |  |  | 220
Modul pružnosti E [GPa] |  |  |  | 97
Tepelné zpracování
Svařitelnost
Použití
Strukturně stálá, vhodná pro odlitky roštnic a vyložení sázecích otvorů průmyslových pecí.
Použitelná do teploty 800°C.