## List1
Informativní materiálový list
|  | Žáruvzdorná Al-Cr litina | [5 empty] | 422481
Charakteristika
Struktura tvořena feritem, perlitem a lupínkovým grafitem. Použitelná do teploty 850°C.
Chemické složení
Prvek | C | Mn | Si | P | S | Al | Cr
Min | 2.5 |  | 1.5 |  |  | 6 | 2
Max | 3 | 1 | 3 | 0.3 | 0.12 | 8 | 3
Porovnání se zahraničními materiály
Země | Označení materiálu
RUS | ZČJu7Ch2 |  | GOST 7769
POL | ZlAl17Cr |  | PN H83111
HUN | OvAl7Cr |  | MSZ 8278
Mechanické vlastnosti
Stav
Mez kluzu Re nebo Rp 0,2 [MPa] min
Mez pevnosti Rm [MPa] |  |  |  | 147
Tažnost A5 [%] min
Kontrakce Z [%] min
Vrubová houževnat. KCU [J.cm-2] min
Tvrdost HB |  |  |  | 220
Modul pružnosti E [GPa] |  |  |  | 107
Tepelné zpracování
Svařitelnost
Použití
Na odlitky pro pece v chemickém a petrochemickém průmyslu.