## List1
Informativní materiálový list
|  | Korozivzdorná litina křemíková |  |  |  | 422483
Charakteristika
Korozivzdorná, odolává kyselině sírové, dusičné a fosforečné.
Chemické složení
Prvek | C | Mn | Si | P | S
Min | 0.5 | 0.3 | 14
Max | 0.8 | 0.8 | 16 | 0.1 | 0.07
Porovnání se zahraničními materiály
Země | Označení materiálu
RUS | ZČJu7Ch2 |  | GOST 7769
POL | ZlAl17Cr |  | PN H83111
HUN | OvAl7Cr |  | MSZ 8278
Mechanické vlastnosti
Stav
Mez kluzu Re nebo Rp 0,2 [MPa] min
Mez pevnosti Rm [MPa] |  |  |  | 59-78
Tažnost A5 [%] min
Kontrakce Z [%] min
Vrubová houževnat. KCU [J.cm-2] min
Tvrdost HB |  |  |  | 300-400
Modul pružnosti E [GPa] |  |  |  | 147
Tepelné zpracování
žíhání ke snížení pnutí 750-850 °C ochlazovat v peci rychlostí max 50°C/h
Svařitelnost
Použití
Vhodná na odlitky pro přístroje a zařízení používané v prostředí kyselin dusičné a sírové, např. na trouby, armatury, části čerpadel z destilačních kolon, kotle apod. Odlitky jsou velmi křehké a nesnášejí prudké teplotní změny.