## List1
Informativní materiálový list
EN-GJS-350-22 |  | Feritická tvárná litina | [5 empty] | ČSN 42 2303
Charakteristika
Struktura je tvořena feritem a zrnitým grafitem. Vzhled lomu je šedočerný.
Chemické složení
Prvek | C | Mn | Si | P | S | Cu | Cr
Min
Max
Porovnání se zahraničními materiály
Země | Označení materiálu
GER | GGG-35.3 |  | GJS-350-22 |  | DIN 1963 |  | DIN EN 1563 E
FRA | FGS 370-71 |  | FGS 350-22 |  | NF A32-201
GB | Gr. 350/22 |  | Gr. 370/17 |  | BS 2789-85 |  | BS 2789-73
RUS | VČ 38-17 |  | GOST 7293-85
JAP | FCD 370 |  | FCD 37 |  | JIS G5502-89
FIN | GRP 340 |  | GRP 370 |  | SFS 2113
SWE | 0717-15 |  | MNC 706 E-89
POL | Zs 35022 |  | PN H-83123
SPA | FGE 38-17 |  | UNE 36118
ITA | GS 370-17 |  | UNI 4544
Mechanické vlastnosti
Stav
Mez kluzu Re nebo Rp 0,2 [MPa] min |  |  |  | 230
Mez pevnosti Rm [MPa] |  |  |  | 370
Tažnost A5 [%] min |  |  |  | 17
Kontrakce Z [%] min
Vrubová houževnat. KCU [J.cm-2] min |  |  |  | střední 16, jednotlivá 14
Tvrdost HB |  |  |  | 140-180
Modul pružnosti E [GPa] |  |  |  | 169
Tepelné zpracování
teploty přeměn A11 - 738 + 5(%Si)2 °C A12 - 738 +18 (%Si)1,75 °C
Svařitelnost
je podmíněna kontrolovaným postupem svařování
Použití
Na odlitky s tloušťkou stěn 5 až 100 mm i více, jako např. na součásti silničních vozidel a zemědělských strojů, na tělesa armatur a jiné dynamicky namáhané odlitky.