## List1
Informativní materiálový list
EN-GJS-400-15 |  | Feritická tvárná litina | [5 empty] | ČSN 42 2304
Charakteristika
Struktura je tvořena feritem a zrnitým grafitem. Vzhled lomu je šedočerný.
Chemické složení
Prvek | C | Mn | Si | P | S | Cu | Cr
Min
Max
Porovnání se zahraničními materiály
Země | Označení materiálu
GER | GGG40 |  | GJS400-15 |  | DIN 1693 |  | DIN EN 1563 E
FRA | FGS 400-12 |  | NF A32-201
GB | Gr. 420-12 |  | BS 2789-85
RUS | VČ 40 |  | GOST 7293-85
JAP | FCD40 |  | FCD400 |  | JIS G5502 |  | JIS G5502-89
FIN | GRP 40 |  | GRP 400 |  | SFS 2113
SWE | 0717-00 |  | MNC 706 E-89
POL | Zs 40015 |  | PN H-83123
SPA | FGE 42-12 |  | UNE 36118
ITA | GS 400-12 |  | UNI 4544
Mechanické vlastnosti
Stav
Mez kluzu Re nebo Rp 0,2 [MPa] min |  |  |  | 250
Mez pevnosti Rm [MPa] |  |  |  | 400
Tažnost A5 [%] min |  |  |  | 12
Kontrakce Z [%] min
Vrubová houževnat. KCU [J.cm-2] min |  |  |  | 10
Tvrdost HB |  |  |  | 150-200
Modul pružnosti E [GPa] |  |  |  | 169
Tepelné zpracování
teploty přeměn A11 - 738 + 5(%Si)2 °C A12 - 738 +18 (%Si)1,75 °C
Svařitelnost
je podmíněna kontrolovaným postupem svařování
Použití
Na odlitky s tloušťkou stěn 5 až 100 mm i více, jako např. na součásti silničních vozidel a zemědělských strojů, na tělesa armatur a jiné dynamicky namáhané odlitky.