## List1
Informativní materiálový list
EN-GJS-400-18 |  | Feritická tvárná litina | [5 empty] | ČSN 42 2314
Charakteristika
Struktura tvořena feritem a zrnitým grafitem. Vzhled lomu je šedočerný.
Chemické složení
Prvek | C | Mn | Si | P | S | Cu | Cr
Min
Max
Porovnání se zahraničními materiály
Země | Označení materiálu
ISO | 400-18 |  | ISO IDP 1083
GER | GGG-40.3 |  | DIN 1693/1,2
FRA | FGS 400-18 |  | NF A32 201
GB | Gr. 400/18 |  | BS 2789-85
RUS | VČ 42-12 |  | GOST 7293-79
USA | 60-14-18 |  | ASTM A536-80
AUT | GGG 400 K |  | ONORM M3193/1-88
SWE | 0710-02 |  | SS 140717
FIN | GRP 38 |  | SFS 2113
Mechanické vlastnosti
Stav
Mez kluzu Re nebo Rp 0,2 [MPa] min |  |  |  | 250
Mez pevnosti Rm [MPa] |  |  |  | 400
Tažnost A5 [%] min |  |  |  | 18
Kontrakce Z [%] min
Vrubová houževnat. KCU [J.cm-2] min |  |  |  | střední 23 |  |  | jednotl. 20
Tvrdost HB |  |  |  | 130-180
Modul pružnosti E [GPa] |  |  |  | 169
Tepelné zpracování
teploty přeměn A11 = 738 +5 (%Si)2 °C A12 = 738 +18 (%Si)1,75 °C
Svařitelnost
podmíněna kontrolovaným postupem svařování
Použití
Vhodná na odlitky s tloušťkou stěn 5-100 mm i více, jako např na součástky silničních a zeměděl.
strojů, na tělesa armatur a jiné dynamicky namáhané odlitky.