## List1
Informativní materiálový list
EN-GJS-600-3 |  | Feriticko-peritická tvárná litina | [5 empty] | ČSN 42 2306
Charakteristika
Struktura je tvořena peritem,feritem a zrnitým grafitem. Vzhled lomu je světle šedý.
Chemické složení
Prvek | C | Mn | Si | P | S | Cu | Cr
Min
Max
Porovnání se zahraničními materiály
Země | Označení materiálu
GER | GGG60 |  | GJS600-3 |  | DIN 1693 |  | DIN EN 1563 E
JAP | FCD60 |  | FCD600 |  | JIS G5502 |  | JIS G5502-89
USA | Gr. 80-55-06 |  | Gr. 80-60-03 |  | ASTM A536-67
RUS | VČ60 |  | GOST 7293-85
ITA | GS 600-3 |  | UNI 4544-79
FIN | GRP 60 |  | GRP 600 |  | SFS 2113
SWE | 0732-03 |  | MNC 706 E-89
POL | Zs60003 |  | PN H-83123
AUT | GGG600 |  | ONORM M3193/1-80
FRA | FGS 600-3 |  | NF A32-201-87
Mechanické vlastnosti
Stav
Mez kluzu Re nebo Rp 0,2 [MPa] min |  |  |  | 370
Mez pevnosti Rm [MPa] |  |  |  | 600
Tažnost A5 [%] min |  |  |  | 3
Kontrakce Z [%] min
Vrubová houževnat. KCU [J.cm-2] min
Tvrdost HB |  |  |  | 190-270
Modul pružnosti E [GPa] |  |  |  | 169
Tepelné zpracování
teploty přeměn A11 - 738 + 5(%Si)2 °C A12 - 738 +18 (%Si)1,75 °C
Svařitelnost
je podmíněna kontrolovaným postupem svařování
Použití
Na odlitky s tloušťkou stěn 5 až 100 mm i více, jako např. součástky namáhané mechanicky a otěrem, na klikové a vačkové hřídele, na ozubená kola, válce, na písty a pístní kroužky apod.