## List1
Informativní materiálový list
EN-GJS-700-2 |  | Peritická tvárná litina | [5 empty] | ČSN 42 2307
Charakteristika
Struktura je tvořena peritem,feritem a zrnitým grafitem. Vzhled lomu je světle šedý.
Chemické složení
Prvek | C | Mn | Si | P | S | Cu | Cr
Min
Max
Porovnání se zahraničními materiály
Země | Označení materiálu
GER | GGG70 |  | DIN 1693-61
JAP | FCD700 |  | JIS G5502-89
EUR | GJS-700-2 |  | JS 1070 |  | EN 1563E
RUS | VČ70-3 |  | VČ70 |  | GOST 7293-79 |  | GOST 7293-85
ITA | GS 700-2 |  | UNI 4544-79
FIN | GRP 70 |  | GRP 700 |  | SFS 2113
SWE | 0737-01 |  | MNC 706 E-89
POL | Zs70002 |  | PN H-83123
AUT | GGG700 |  | ONORM M3193/1-80
FRA | FGS 700-2 |  | NF A32-201-87
Mechanické vlastnosti
Stav
Mez kluzu Re nebo Rp 0,2 [MPa] min |  |  |  | 420
Mez pevnosti Rm [MPa] |  |  |  | 700
Tažnost A5 [%] min |  |  |  | 2
Kontrakce Z [%] min
Vrubová houževnat. KCU [J.cm-2] min
Tvrdost HB |  |  |  | 230-300
Modul pružnosti E [GPa] |  |  |  | 169
Tepelné zpracování
teploty přeměn A11 - 738 + 5(%Si)2 °C A12 - 738 +18 (%Si)1,75 °C
Svařitelnost
je podmíněna kontrolovaným postupem svařování
Použití
Na odlitky s tloušťkou stěn 5 až 75 mm, jako např. součástky značně namáhané mechanicky a odolné proti otěru, na ozubená kola, kličkové a vačkové hřídele, na oběžná a rozváděcí kola čerpadel, na brzdové bubny.