## List1
Informativní materiálový list
EN-GJS-800-2 |  | Periticko-sorbitická tvárná litina | [5 empty] | ČSN 42 2308
Charakteristika
Struktura je tvořena peritem, sorbitem a zrnitým grafitem. Vzhled lomu je světle šedý.
Chemické složení
Prvek | C | Mn | Si | P | S | Cu | Cr
Min
Max
Porovnání se zahraničními materiály
Země | Označení materiálu
GER | GGG80 |  | GSJ800-2 |  | DIN 1693-61 |  | DIN EN 1563E
JAP | FCD80 |  | FCD800 |  | JIS G5502 |  | JIS G5502-89
USA | Gr. 120-90-02 |  | ASTM A536-67
RUS | VČ80 |  | GOST 7293-85
ITA | GS 800-2 |  | UNI 4544
FIN | GRP 800 |  | SFS 2113
SPA | FGE80-2 |  | UNE 36118
POL | Zs80002 |  | PN H-83123
GB | Gr. 800/2 |  | BS 2789-85
FRA | FGS 800-2 |  | NF A32-201
Mechanické vlastnosti
Stav
Mez kluzu Re nebo Rp 0,2 [MPa] min |  |  |  | 480
Mez pevnosti Rm [MPa] |  |  |  | 800
Tažnost A5 [%] min |  |  |  | 2
Kontrakce Z [%] min
Vrubová houževnat. KCU [J.cm-2] min
Tvrdost HB |  |  |  | 250-350
Modul pružnosti E [GPa] |  |  |  | 169
Tepelné zpracování
teploty přeměn A11 - 738 + 5(%Si)2 °C A12 - 738 +18 (%Si)1,75 °C
Svařitelnost
je podmíněna kontrolovaným postupem svařování
Použití
Na odlitky s tloušťkou stěn 5 až 35 mm, jako např. součástky značně namáhané mechanicky a odolné proti otěru.