## List1
Informativní materiálový list
GGG Ni 22 |  | Litina typu Ni-Resist | [5 empty] | EN-GJSA-XNi22
Charakteristika
vysoká tažnost, menší korozivzdornost než NiCr 20-2, vysoká tepelná roztažnost, nemagnetičnost, svařitelná, houževnatá do -100°C
Chemické složení
Prvek | C | Mn | Si | P | S | Cu | Cr | Ni
Min | Mn: 1; Si: 1.5; Ni: 21
Max | 3 | 3 | 2.5 | 0.08 |  | 0.5 | 0.5 | 24
Porovnání se zahraničními materiály
Země | C: Označení materiálu
TvL Ni 22
Type D-2C
AUS 203
Ni-Resist D-2C
Mechanické vlastnosti
Stav
Mez kluzu Re nebo Rp 0,2 [MPa] min | P: 170
Mez pevnosti Rm [MPa] | P: 370
Tažnost A5 [%] min | P: 20
Kontrakce Z [%] min
Vrubová houževnat. KCU [J.cm-2] min | P: 35-48
Tvrdost HB | P: 130-170
Modul pružnosti E [GPa] | P: 85-112
Tepelné zpracování
Svařitelnost
při složitějších opravách odlitků zavařováním se doporučuje předehřev na 300-420°C a následné
žíhání na odstranění pnutí podle křivky 650°C po dobu 1 hod. na 25 mm tloušťky stěny odlitku.
Použití
čerpadla, ventily, vložné válce spalovacích motorů a kompresorů, odtahy spalin a výfukové potrubí,
odlitky pro potravinářský průmysl, skříně turbodmychadel, pouzdra, tělesa turboměničů