## List1
Informativní materiálový list
GGG Ni 35 |  | Litina typu Ni-Resist | [5 empty] | EN-GJSA-XNi35
Charakteristika
odolná proti rázům, malá tepelná roztažnost
Chemické složení
Prvek | C | Mn | Si | P | S | Cu | Cr | Ni
Min | Mn: 0.5; Si: 1.5; Ni: 34
Max | 2.4 | 1.5 | 3 | 0.08 |  | 0.5 | 0.2 | 36
Porovnání se zahraničními materiály
Země | C: Označení materiálu
TvL Ni 35
Type D-5
Ni-Resist D-5
Mechanické vlastnosti
Stav
Mez kluzu Re nebo Rp 0,2 [MPa] min | P: 210
Mez pevnosti Rm [MPa] | P: 370
Tažnost A5 [%] min | P: 20
Kontrakce Z [%] min
Vrubová houževnat. KCU [J.cm-2] min | P: 29
Tvrdost HB | P: 130-180
Modul pružnosti E [GPa] | P: 120-140
Tepelné zpracování
Svařitelnost
při složitějších opravách odlitků zavařováním se doporučuje předehřev na 300-420°C a následné
žíhání na odstranění pnutí podle křivky 650°C po dobu 1 hod. na 25 mm tloušťky stěny odlitku.
Použití
rozměrově stálé odlitky, formy na lisování skla