## List1
Informativní materiálový list
GGG NiCr 20-2 |  | Litina typu Ni-Resist | [5 empty] | EN-GJSA-XNiCr20-2
Charakteristika
Dobrá korozivzdornost v alkáliích, zředěných kyselinách, mořské vodě, a solných roztocích, žáruvzdorná, dobré kluzné vlastnosti, vysoká tepelná roztažnost, dobré mechanické vlastnosti - při nízkém obsahu Cr nemagnetická
Chemické složení
Prvek | C | Mn | Si | P | S | Cu | Cr | Ni
Min | Mn: 0.5; Si: 1.5; Ni: 18
Max | 3 | 1.5 | 3 | 0.08 |  | 0.5 | 0.2 | 22
Porovnání se zahraničními materiály
Země | C: Označení materiálu
TvL Ni Cr 20-2
Type D-2
AUS 202 Grade A
Ni-Resist D2
Mechanické vlastnosti
Stav
Mez kluzu Re nebo Rp 0,2 [MPa] min | P: 210
Mez pevnosti Rm [MPa] | P: 370
Tažnost A5 [%] min | P: 7
Kontrakce Z [%] min
Vrubová houževnat. KCU [J.cm-2] min | P: 21
Tvrdost HB | P: 140-200
Modul pružnosti E [GPa] | P: 112-130
Tepelné zpracování
Svařitelnost
při složitějších opravách odlitků zavařováním se doporučuje předehřev na 300-420°C a následné
žíhání na odstranění pnutí podle křivky 650°C po dobu 1 hod. na 25 mm tloušťky stěny odlitku.
Použití
nemagnetické odlitky, čerpadla, ventily, vložné válce spalovacích motorů a kompresorů, odtahy
spalin a výfukové potrubí, odlitky pro potravinářský průmysl, skříně turbodmychadel