## List1
Informativní materiálový list
GGG NiCr 20-3 |  | Litina typu Ni-Resist | [5 empty] | Ni-Resist D-2B
Charakteristika
podobná NiCr 20-2, zvýšená odolnost proti erozi a oxidaci
Chemické složení
Prvek | C | Mn | Si | P | S | Cu | Cr
Min
Max
Porovnání se zahraničními materiály
Země | Označení materiálu
TvL Ni Cr 20-3
Type D-2B
AUS 202 Grade B
Ni-Resist D-2B
Mechanické vlastnosti
Stav
Mez kluzu Re nebo Rp 0,2 [MPa] min |  |  |  | 210
Mez pevnosti Rm [MPa] |  |  |  | 390
Tažnost A5 [%] min |  |  |  | 7
Kontrakce Z [%] min
Vrubová houževnat. KCU [J.cm-2] min |  |  |  | 17
Tvrdost HB |  |  |  | 150-255
Modul pružnosti E [GPa] |  |  |  | 112-130
Tepelné zpracování
Svařitelnost
při složitějších opravách odlitků zavařováním se doporučuje předehřev na 300-420°C a následné
žíhání na odstranění pnutí podle křivky 650°C po dobu 1 hod. na 25 mm tloušťky stěny odlitku.
Použití
čerpadla, ventily, vložné válce spalovacích motorů a kompresorů, odtahy spalin a výfukové potrubí,
odlitky pro potravinářský průmysl, skříně turbodmychadel