## List1
Informativní materiálový list
GGG NiCr 30-3 |  | Litina typu Ni-Resist | [5 empty] | EN-GJSA-XNiCr30-3
Charakteristika
do 800°c odolná žáru a tepelným rázům, dobrá korozivzdornost při zvýšených teplotách, zvlášť odolná erozi vlhkou párou a solnými kaly, špatné kluzné vlastnosti, přísadou 1% Mo žárupevná
Chemické složení
Prvek | C | Mn | Si | P | S | Cu | Cr | Ni
Min | Mn: 0.5; Si: 1.5; Cr: 2.5; Ni: 28
Max | 2.6 | 1.5 | 3 | 0.08 |  | 0.5 | 3.5 | 32
Porovnání se zahraničními materiály
Země | C: Označení materiálu
TvL Ni Cr 30-3
Type D-3
AUS 205
Ni-Resist D-3
Mechanické vlastnosti
Stav
Mez kluzu Re nebo Rp 0,2 [MPa] min | P: 210
Mez pevnosti Rm [MPa] | P: 370
Tažnost A5 [%] min | P: 7
Kontrakce Z [%] min
Vrubová houževnat. KCU [J.cm-2] min | P: 12
Tvrdost HB | P: 140-200
Modul pružnosti E [GPa] | P: 92-105
Tepelné zpracování
Svařitelnost
při složitějších opravách odlitků zavařováním se doporučuje předehřev na 300-420°C a následné
žíhání na odstranění pnutí podle křivky 650°C po dobu 1 hod. na 25 mm tloušťky stěny odlitku.
Použití
čerpadla, ventily, odtahy spalin a výfukové potrubí, kotle, odlitky pro potravinářský průmysl,
skříně turbodmychadel, součásti filtrů, kalolisy