## List1
Informativní materiálový list
GGG NiCr 35-3 |  | Litina typu Ni-Resist | [5 empty] | EN-GJSA-XNiCr35-3
Charakteristika
jako Ni 35, zvýšená žárupevnost, zejména při přísadě 1% Mo
Chemické složení
Prvek | C | Mn | Si | P | S | Cu | Cr | Ni
Min | Mn: 0.5; Si: 1.5; Cr: 2; Ni: 34
Max | 2.4 | 1.5 | 3 | 0.08 |  | 0.5 | 3 | 36
Porovnání se zahraničními materiály
Země | C: Označení materiálu
TvL NiCr 35-3
Type D-5B
0.7685
S-NiCr 35 3
Ni-Resist D-5B
Mechanické vlastnosti
Stav
Mez kluzu Re nebo Rp 0,2 [MPa] min | P: 210
Mez pevnosti Rm [MPa] | P: 370
Tažnost A5 [%] min | P: 7
Kontrakce Z [%] min
Vrubová houževnat. KCU [J.cm-2] min | P: 10
Tvrdost HB | P: 140-190
Modul pružnosti E [GPa] | P: 112-123
Tepelné zpracování
Svařitelnost
při složitějších opravách odlitků zavařováním se doporučuje předehřev na 300-420°C a následné
žíhání na odstranění pnutí podle křivky 650°C po dobu 1 hod. na 25 mm tloušťky stěny odlitku.
Použití
formy na lisování skla, skříně spalovacích turbín