## List1
Informativní materiálový list
GGG NiMn 13-7 |  | Litina typu Ni-Resist | [5 empty] | EN-GJSA-XNiMn13-7
Charakteristika
nemagnetická
Chemické složení
Prvek | C | Mn | Si | P | S | Cu | Cr | Ni
Min | Mn: 6; Si: 2; Ni: 12
Max | 3 | 7 | 3 | 0.08 |  | 0.5 | 0.2 | 14
Porovnání se zahraničními materiály
Země | C: Označení materiálu
TvL Ni Mn 13-7
Mechanické vlastnosti
Stav
Mez kluzu Re nebo Rp 0,2 [MPa] min | P: 210
Mez pevnosti Rm [MPa] | P: 390
Tažnost A5 [%] min | P: 15
Kontrakce Z [%] min
Vrubová houževnat. KCU [J.cm-2] min
Tvrdost HB | P: 120-150
Modul pružnosti E [GPa] | P: 140-150
Tepelné zpracování
Svařitelnost
při složitějších opravách odlitků zavařováním se doporučuje předehřev na 300-420°C a následné
žíhání na odstranění pnutí podle křivky 650°C po dobu 1 hod. na 25 mm tloušťky stěny odlitku.
Použití
nemagnetické odlitky, tlaková víka turbogenerátorů, komory spínačů, izolátory, díly pro elektroprůmysl