## List1
Informativní materiálový list
GGG NiMn 23-4 |  | Litina typu Ni-Resist | [5 empty] | EN-GJSA-XNiMn23-4
Charakteristika
houževnatá za studena až do -196°C, velmi vysoká tažnost, nemagnetická
Chemické složení
Prvek | C | Mn | Si | P | S | Cu | Cr | Ni
Min | Mn: 4; Si: 1.5; Ni: 22
Max | 2.6 | 4.5 | 2.5 | 0.08 |  | 0.5 | 0.2 | 24
Porovnání se zahraničními materiály
Země | C: Označení materiálu
TvL Ni Mn 23-4
Type D-2M
Ni-Resist D-2M
Mechanické vlastnosti
Stav
Mez kluzu Re nebo Rp 0,2 [MPa] min | P: 210
Mez pevnosti Rm [MPa] | P: 440
Tažnost A5 [%] min | P: 25
Kontrakce Z [%] min
Vrubová houževnat. KCU [J.cm-2] min | P: 40-50
Tvrdost HB | P: 150-180
Modul pružnosti E [GPa] | P: 120-140
Tepelné zpracování
Svařitelnost
při složitějších opravách odlitků zavařováním se doporučuje předehřev na 300-420°C a následné
žíhání na odstranění pnutí podle křivky 650°C po dobu 1 hod. na 25 mm tloušťky stěny odlitku.
Použití
odlitky pro chladírenskou techniku, odlitky pro potravinářský průmysl