## List1
Informativní materiálový list
GGG NiCr 20-4-2 |  | Litina typu Ni-Resist | [5 empty] | Nicrosilal Spheronic
Charakteristika
Dobře korozivzdorná i ve zředěné kyselině sírové, vysoce žáruvzdorná, velmi dobré mechanické vlastnosti
Chemické složení
Prvek | C | Mn | Si | P | S | Cu | Cr
Min
Max
Porovnání se zahraničními materiály
Země | Označení materiálu
TvL Ni Cr 20-4-2
AUS 204
Mechanické vlastnosti
Stav
Mez kluzu Re nebo Rp 0,2 [MPa] min |  |  |  | 220
Mez pevnosti Rm [MPa] |  |  |  | 370
Tažnost A5 [%] min |  |  |  | 10
Kontrakce Z [%] min
Vrubová houževnat. KCU [J.cm-2] min
Tvrdost HB |  |  |  | 180-230
Modul pružnosti E [GPa]
Tepelné zpracování
Svařitelnost
při složitějších opravách odlitků zavařováním se doporučuje předehřev na 300-420°C a následné
žíhání na odstranění pnutí podle křivky 650°C po dobu 1 hod. na 25 mm tloušťky stěny odlitku.
Použití
čerpadla, ventily, součásti pecí