## List1
Informativní materiálový list
GGG NiSiCr 30-5-5 |  | Litina typu Ni-Resist | [5 empty] | EN-GJSA-XNiSiCr30-5-5
Charakteristika
odolná proti korozi, erozi, žáruvzdorná, střední tepelná roztažnost, přísadou 1% Mo žárupevná
Chemické složení
Prvek | C | Mn | Si | P | S | Cu | Cr | Ni
Min | Mn: 0.5; Si: 5; Cr: 4.5; Ni: 28
Max | 2.6 | 1.5 | 6 | 0.08 |  | 0.5 | 5.5 | 32
Porovnání se zahraničními materiály
Země | C: Označení materiálu
TvL Ni Si Cr 30-5-5
Type D-4
Ni-Resist D-4
Mechanické vlastnosti
Stav
Mez kluzu Re nebo Rp 0,2 [MPa] min | P: 240
Mez pevnosti Rm [MPa] | P: 390
Tažnost A5 [%] min
Kontrakce Z [%] min
Vrubová houževnat. KCU [J.cm-2] min
Tvrdost HB | P: 170-250
Modul pružnosti E [GPa] | P: 91
Tepelné zpracování
Svařitelnost
při složitějších opravách odlitků zavařováním se doporučuje předehřev na 300-420°C a následné
žíhání na odstranění pnutí podle křivky 650°C po dobu 1 hod. na 25 mm tloušťky stěny odlitku.
Použití
čerpadla, ventily, součásti pecí